## 2017.02.08
品番 | [25 empty] | 材料 | [22 empty] | 承認 | [8 empty] | 審査 |  |  | 起案
82711-12A60 | [25 empty] | AW184(白)
成形機 | [19 empty] | 作製・改定日 | [15 empty] | 金型Ｎｏ, | [8 empty] | メモリーＮｏ,
SE100- | [11 empty] | 2 | [7 empty] | 作成日 |  |  |  |  | 2018.03.19 | [10 empty] | Ｎｏ, |  |  | 2 | [5 empty] | Ｎｏ, |  |  |  | 5
改定日
改定日
成形温度 | [22 empty] | 時間
| 15b |  |  | 15a |  |  |  | 4 |  |  | 3 |  |  |  | 2 |  |  | 1 | [6 empty] | 冷却 |  | 休止 | [10 empty] | 型開閉
| 220 |  |  | 220 |  |  |  | 220 |  |  | 220 |  |  |  | 210 |  |  | 180 | [6 empty] | 5 |  | 0
| 保圧A | [28 empty] | 充填A | [7 empty] | 型開 |  |  | 型開閉動作 |  |  |  |  | シャープ | [5 empty] | 型閉 |  |  |  |  | 段数切換 |  |  |  | 3 |  |  | 段
[18 empty] | フラッシュ | [9 empty] | 充填遅延 |  |  | 0 |  |  | sec | [6 empty] | 型開限 |  |  | 2nd |  |  | 1st | [7 empty] | 1st |  | 2nd |  |  | 型閉
|  | 速度 |  |  |  |  | 10 |  |  |  |  | mm/s | [5 empty] | 0.244 |  |  | sec | [6 empty] | 充填時間 |  |  | 2 |  |  | sec |  |  |  |  | 位置 |  | 330 |  |  | 300 |  |  | 10 |  |  | mm |  | 位置 |  |  | 330 |  | 100 |  |  | 1.57 |  |  | mm
[13 empty] | モード |  |  |  |  | モード5 |  |  | V-P切替 |  |  |  | 4th |  | 3rd |  | 2nd |  |  | 1st | [6 empty] | 速度 |  | 99 |  |  | 99 |  |  | 60 |  |  | % |  | 速度 |  |  | 60 |  | 60 |  |  | 40 |  |  | %
|  |  | 4th |  |  |  | 3rd |  |  | 2nd |  |  |  | 1st |  |  |  |  | 位置 |  | 44.1 | [13 empty] | mm
| 時間 | [12 empty] | 1 |  |  | sec |  | 速度 |  | 100 | [13 empty] | mm/s | [16 empty] | 低圧型閉
| 圧力 | [12 empty] | 50 |  |  | Mpa |  | 圧力 |  | 150 | [13 empty] | Mpa | [17 empty] | 位置 |  |  | 20 |  | mm
| ｻｯｸﾊﾞｯｸ | [8 empty] | 2nd |  |  |  | 計量 |  |  |  | ＋ |  | ｻｯｸﾊﾞｯｸ | [32 empty] | 圧力 |  |  | 15 |  | %
| 0 |  |  |  | mm |  |  |  | 位置 | 90 |  |  |  | 90 |  |  | mm |  |  | 5 |  |  |  | mm
| 25 |  |  |  | mm/s |  |  |  | 背圧 | 10 |  |  |  | 10 |  |  | Mpa |  |  | 25 |  |  |  | mm/s | [31 empty] | 工程パラメーター（固定）
[9 empty] | 回転 | 330 |  |  |  | 330 |  |  | rpm | [38 empty] | 項目 |  |  | 中心 |  |  | 幅±
[56 empty] | 充填時間A |  |  | 0.52 |  |  | 0.02
| 保圧B | [28 empty] | 充填B | [7 empty] | エジェクタ | [17 empty] | 充填時間B |  |  | 0.46 |  |  | 0.02
[18 empty] | フラッシュ | [9 empty] | 充填遅延 |  |  | 0 |  |  | sec |  |  |  | モード |  |  | 通常 | [14 empty] | 保圧完了位置A |  |  | 43.49 |  |  | 0.6
| 速度 |  |  |  |  | 10 |  |  |  |  | mm/s | [6 empty] | 0.244 |  |  | sec | [6 empty] | 充填時間 |  |  | 2 |  |  | sec |  |  |  | 突出回数 |  |  | 1 |  | cnt | [12 empty] | 保圧完了位置B |  |  | 7.53 |  |  | 0.6
[13 empty] | モード |  |  |  |  | モード5 |  |  | V-P切替 |  |  |  | 4th |  | 3rd |  | 2nd |  |  | 1st | [23 empty] | 充填ピークA |  |  | 129 |  |  | 6
|  |  | 4th |  |  |  | 3rd |  |  | 2nd |  |  |  | 1st |  |  |  |  | 位置 |  | 8.4 | [13 empty] | mm |  |  |  |  | 戻 | [7 empty] | 初回 |  |  | 突出 |  |  |  |  | 充填ピークB |  |  | 127 |  |  | 6
| 時間 | [12 empty] | 1 |  |  | sec |  | 速度 |  | 100 | [13 empty] | mm/s |  |  | 位置 |  | 0 |  | mm |  |  |  | 位置 |  | 10 |  |  | 17 |  |  | mm |  | 計量時間A |  |  | 7.09 |  |  | 0.2
| 圧力 | [12 empty] | 50 |  |  | Mpa |  | 圧力 |  | 150 | [13 empty] | Mpa |  |  | 速度 |  | 80 |  | % |  |  |  | 速度 |  | 10.5 |  |  | 20 |  |  | % |  | 計量時間B |  |  | 0.11 |  |  | 0.2
| ｻｯｸﾊﾞｯｸ | [8 empty] | 2nd |  |  |  | 計量 |  |  |  | ＋ |  | ｻｯｸﾊﾞｯｸ | [17 empty] | 圧力 |  | 80 |  | % |  |  |  | 圧力 |  | 60 | [5 empty] | %
| 0 |  |  |  | mm |  |  |  | 位置 | 48 |  |  |  | 48 |  |  | mm |  |  | 5 |  |  |  | mm
| 25 |  |  |  | mm/s |  |  |  | 背圧 | 10 |  |  |  | 10 |  |  | Mpa |  |  | 25 |  |  |  | mm/s
[9 empty] | 回転 | 200 |  |  |  | 200 |  |  | rpm
ショットカウンター | [7 empty] | 5 |  | (20）個取 | [5 empty] | 充填時間 | [5 empty] | 0.52 |  |  | 0.46 |  | SEC |  |  | 包装機 | [10 empty] | 作成・改正理由
箱替カウンター | [15 empty] | 最小クッション | [5 empty] | 43.49 |  |  | 7.53 |  | mm |  |  | ヒーターﾀｲﾑ | [6 empty] | ｓ |  |  |  | ※新規立ち上げのため(2018.03.19)
SSD | [7 empty] | 有 |  | (20）個 | [5 empty] | 1ｻｲｸﾙﾀｲﾑ | [5 empty] | 13.5 |  |  |  |  | SEC |  |  | 再袋口開閉 | [6 empty] | 回
圧力センサー | [7 empty] | 無 |  | ( ）個 | [5 empty] | 袋サイズ | [5 empty] | 60μ×630×600 |  |  |  |  | mm |  |  | 再吸引 | [6 empty] | 回
乾燥機温度 | [13 empty] | ℃ | [15 empty] | 均一化上下 | [6 empty] | 回
温水器温度 | [13 empty] | ℃ |  | ホットチップコントローラー | [13 empty] | シュート上下 | [6 empty] | 回
水注入量（夏） | [15 empty] | マニホールド | [7 empty] | ホットスプール | [5 empty] | 材料比率設定値
(冬） | [15 empty] | 220 | [7 empty] | 220 | [5 empty] | Ａ材 |  |  |  |  | B材
カラーリング機 | [13 empty] | ％ |  | ゲート1ヒーター | [7 empty] | ゲート2ヒーター | [5 empty] | 2 |  |  | sec |  | 6 |  | sec
設定値 | [15 empty] | 220 | [7 empty] | 220
基本捨て打ち数 | [7 empty] | 4 | [5 empty] | ショット

## 19.02.21
品番 | [25 empty] | 材料 | [22 empty] | 承認 | [8 empty] | 審査 |  |  | 起案
82711-12A60 | [25 empty] | AW184(白)
成形機 | [19 empty] | 作製・改定日 | [15 empty] | 金型Ｎｏ, | [8 empty] | メモリーＮｏ,
SE100- | [11 empty] | 2 | [7 empty] | 作成日 |  |  |  |  | 2018.03.19 | [10 empty] | Ｎｏ, |  |  | 2 | [5 empty] | Ｎｏ, |  |  |  | 5
改定日
改定日
成形温度 | [22 empty] | 時間
| 15b |  |  | 15a |  |  |  | 4 |  |  | 3 |  |  |  | 2 |  |  | 1 | [6 empty] | 冷却 |  | 休止 | [10 empty] | 型開閉
| 220 |  |  | 220 |  |  |  | 220 |  |  | 220 |  |  |  | 210 |  |  | 180 | [6 empty] | 5 |  | 0
| 保圧A | [28 empty] | 充填A | [7 empty] | 型開 |  |  | 型開閉動作 |  |  |  |  | シャープ | [5 empty] | 型閉 |  |  |  |  | 段数切換 |  |  |  | 3 |  |  | 段
[18 empty] | フラッシュ | [9 empty] | 充填遅延 |  |  | 0 |  |  | sec | [6 empty] | 型開限 |  |  | 2nd |  |  | 1st | [7 empty] | 1st |  | 2nd |  |  | 型閉
|  | 速度 |  |  |  |  | 10 |  |  |  |  | mm/s | [5 empty] | 0.244 |  |  | sec | [6 empty] | 充填時間 |  |  | 2 |  |  | sec |  |  |  |  | 位置 |  | 330 |  |  | 300 |  |  | 10 |  |  | mm |  | 位置 |  |  | 330 |  | 100 |  |  | 1.57 |  |  | mm
[13 empty] | モード |  |  |  |  | モード5 |  |  | V-P切替 |  |  |  | 4th |  | 3rd |  | 2nd |  |  | 1st | [6 empty] | 速度 |  | 99 |  |  | 99 |  |  | 60 |  |  | % |  | 速度 |  |  | 60 |  | 60 |  |  | 40 |  |  | %
|  |  | 4th |  |  |  | 3rd |  |  | 2nd |  |  |  | 1st |  |  |  |  | 位置 |  | 44.1 | [13 empty] | mm
| 時間 | [12 empty] | 1 |  |  | sec |  | 速度 |  | 100 | [13 empty] | mm/s | [16 empty] | 低圧型閉
| 圧力 | [12 empty] | 50 |  |  | Mpa |  | 圧力 |  | 150 | [13 empty] | Mpa | [17 empty] | 位置 |  |  | 20 |  | mm
| ｻｯｸﾊﾞｯｸ | [8 empty] | 2nd |  |  |  | 計量 |  |  |  | ＋ |  | ｻｯｸﾊﾞｯｸ | [32 empty] | 圧力 |  |  | 15 |  | %
| 0 |  |  |  | mm |  |  |  | 位置 | 90 |  |  |  | 90 |  |  | mm |  |  | 5 |  |  |  | mm
| 25 |  |  |  | mm/s |  |  |  | 背圧 | 10 |  |  |  | 10 |  |  | Mpa |  |  | 25 |  |  |  | mm/s | [31 empty] | 工程パラメーター（固定）
[9 empty] | 回転 | 330 |  |  |  | 330 |  |  | rpm | [38 empty] | 項目 |  |  | 中心 |  |  | 幅±
[56 empty] | 充填時間A |  |  | 0.52 |  |  | 0.02
| 保圧B | [28 empty] | 充填B | [7 empty] | エジェクタ | [17 empty] | 充填時間B |  |  | 0.46 |  |  | 0.02
[18 empty] | フラッシュ | [9 empty] | 充填遅延 |  |  | 0 |  |  | sec |  |  |  | モード |  |  | 通常 | [14 empty] | 保圧完了位置A |  |  | 45.2 |  |  | 0.6
| 速度 |  |  |  |  | 10 |  |  |  |  | mm/s | [6 empty] | 0.244 |  |  | sec | [6 empty] | 充填時間 |  |  | 2 |  |  | sec |  |  |  | 突出回数 |  |  | 1 |  | cnt | [12 empty] | 保圧完了位置B |  |  | 7.63 |  |  | 0.6
[13 empty] | モード |  |  |  |  | モード5 |  |  | V-P切替 |  |  |  | 4th |  | 3rd |  | 2nd |  |  | 1st | [23 empty] | 充填ピークA |  |  | 131 |  |  | 6
|  |  | 4th |  |  |  | 3rd |  |  | 2nd |  |  |  | 1st |  |  |  |  | 位置 |  | 8.4 | [13 empty] | mm |  |  |  |  | 戻 | [7 empty] | 初回 |  |  | 突出 |  |  |  |  | 充填ピークB |  |  | 134 |  |  | 6
| 時間 | [12 empty] | 1 |  |  | sec |  | 速度 |  | 100 | [13 empty] | mm/s |  |  | 位置 |  | 0 |  | mm |  |  |  | 位置 |  | 10 |  |  | 17 |  |  | mm |  | 計量時間A |  |  | 7.21 |  |  | 0.2
| 圧力 | [12 empty] | 50 |  |  | Mpa |  | 圧力 |  | 150 | [13 empty] | Mpa |  |  | 速度 |  | 80 |  | % |  |  |  | 速度 |  | 10.5 |  |  | 20 |  |  | % |  | 計量時間B |  |  | 0.11 |  |  | 0.2
| ｻｯｸﾊﾞｯｸ | [8 empty] | 2nd |  |  |  | 計量 |  |  |  | ＋ |  | ｻｯｸﾊﾞｯｸ | [17 empty] | 圧力 |  | 80 |  | % |  |  |  | 圧力 |  | 60 | [5 empty] | %
| 0 |  |  |  | mm |  |  |  | 位置 | 48 |  |  |  | 48 |  |  | mm |  |  | 5 |  |  |  | mm
| 25 |  |  |  | mm/s |  |  |  | 背圧 | 10 |  |  |  | 10 |  |  | Mpa |  |  | 25 |  |  |  | mm/s
[9 empty] | 回転 | 200 |  |  |  | 200 |  |  | rpm
ショットカウンター | [7 empty] | 5 |  | (20）個取 | [5 empty] | 充填時間 | [5 empty] | 0.52 |  |  | 0.46 |  | SEC |  |  | 包装機 | [10 empty] | 作成・改正理由
箱替カウンター | [15 empty] | 最小クッション | [5 empty] | 45.2 |  |  | 7.63 |  | mm |  |  | ヒーターﾀｲﾑ | [6 empty] | ｓ |  |  |  | ※新規立ち上げのため(2018.03.19)
SSD | [7 empty] | 有 |  | (20）個 | [5 empty] | 1ｻｲｸﾙﾀｲﾑ | [5 empty] | 13.5 |  |  |  |  | SEC |  |  | 再袋口開閉 | [6 empty] | 回
圧力センサー | [7 empty] | 無 |  | ( ）個 | [5 empty] | 袋サイズ | [5 empty] | 60μ×630×600 |  |  |  |  | mm |  |  | 再吸引 | [6 empty] | 回
乾燥機温度 | [13 empty] | ℃ | [15 empty] | 均一化上下 | [6 empty] | 回
温水器温度 | [13 empty] | ℃ |  | ホットチップコントローラー | [13 empty] | シュート上下 | [6 empty] | 回
水注入量（夏） | [15 empty] | マニホールド | [7 empty] | ホットスプール | [5 empty] | 材料比率設定値
(冬） | [15 empty] | 220 | [7 empty] | 220 | [5 empty] | Ａ材 |  |  |  |  | B材
カラーリング機 | [13 empty] | ％ |  | ゲート1ヒーター | [7 empty] | ゲート2ヒーター | [5 empty] | 2 |  |  | sec |  | 6 |  | sec
設定値 | [15 empty] | 220 | [7 empty] | 220
基本捨て打ち数 | [7 empty] | 4 | [5 empty] | ショット

## 19.09.25
品番 | [25 empty] | 材料 | [22 empty] | 承認 | [8 empty] | 審査 |  |  | 起案
82711-12A60 | [25 empty] | AW184(白)
成形機 | [19 empty] | 作製・改定日 | [15 empty] | 金型Ｎｏ, | [8 empty] | メモリーＮｏ,
SE100- | [11 empty] | 2 | [7 empty] | 作成日 |  |  |  |  | 2018.03.19 | [10 empty] | Ｎｏ, |  |  | 2 | [5 empty] | Ｎｏ, |  |  |  | 5
改定日
改定日
成形温度 | [22 empty] | 時間
| 15b |  |  | 15a |  |  |  | 4 |  |  | 3 |  |  |  | 2 |  |  | 1 | [6 empty] | 冷却 |  | 休止 | [10 empty] | 型開閉
| 220 |  |  | 220 |  |  |  | 220 |  |  | 220 |  |  |  | 210 |  |  | 180 | [6 empty] | 5 |  | 0
| 保圧A | [28 empty] | 充填A | [7 empty] | 型開 |  |  | 型開閉動作 |  |  |  |  | シャープ | [5 empty] | 型閉 |  |  |  |  | 段数切換 |  |  |  | 3 |  |  | 段
[18 empty] | フラッシュ | [9 empty] | 充填遅延 |  |  | 0 |  |  | sec | [6 empty] | 型開限 |  |  | 2nd |  |  | 1st | [7 empty] | 1st |  | 2nd |  |  | 型閉
|  | 速度 |  |  |  |  | 10 |  |  |  |  | mm/s | [5 empty] | 0.244 |  |  | sec | [6 empty] | 充填時間 |  |  | 2 |  |  | sec |  |  |  |  | 位置 |  | 330 |  |  | 300 |  |  | 10 |  |  | mm |  | 位置 |  |  | 330 |  | 100 |  |  | 1.57 |  |  | mm
[13 empty] | モード |  |  |  |  | モード5 |  |  | V-P切替 |  |  |  | 4th |  | 3rd |  | 2nd |  |  | 1st | [6 empty] | 速度 |  | 99 |  |  | 99 |  |  | 60 |  |  | % |  | 速度 |  |  | 60 |  | 60 |  |  | 40 |  |  | %
|  |  | 4th |  |  |  | 3rd |  |  | 2nd |  |  |  | 1st |  |  |  |  | 位置 |  | 44.1 | [13 empty] | mm
| 時間 | [12 empty] | 1 |  |  | sec |  | 速度 |  | 100 | [13 empty] | mm/s | [16 empty] | 低圧型閉
| 圧力 | [12 empty] | 50 |  |  | Mpa |  | 圧力 |  | 150 | [13 empty] | Mpa | [17 empty] | 位置 |  |  | 20 |  | mm
| ｻｯｸﾊﾞｯｸ | [8 empty] | 2nd |  |  |  | 計量 |  |  |  | ＋ |  | ｻｯｸﾊﾞｯｸ | [32 empty] | 圧力 |  |  | 15 |  | %
| 0 |  |  |  | mm |  |  |  | 位置 | 90 |  |  |  | 90 |  |  | mm |  |  | 5 |  |  |  | mm
| 25 |  |  |  | mm/s |  |  |  | 背圧 | 10 |  |  |  | 10 |  |  | Mpa |  |  | 25 |  |  |  | mm/s | [31 empty] | 工程パラメーター（固定）
[9 empty] | 回転 | 330 |  |  |  | 330 |  |  | rpm | [38 empty] | 項目 |  |  | 中心 |  |  | 幅±
[56 empty] | 充填時間A |  |  | 0.52 |  |  | 0.02
| 保圧B | [28 empty] | 充填B | [7 empty] | エジェクタ | [17 empty] | 充填時間B |  |  | 0.46 |  |  | 0.02
[18 empty] | フラッシュ | [9 empty] | 充填遅延 |  |  | 0 |  |  | sec |  |  |  | モード |  |  | 通常 | [14 empty] | 保圧完了位置A |  |  | 45.2 |  |  | 0.6
| 速度 |  |  |  |  | 10 |  |  |  |  | mm/s | [6 empty] | 0.244 |  |  | sec | [6 empty] | 充填時間 |  |  | 2 |  |  | sec |  |  |  | 突出回数 |  |  | 1 |  | cnt | [12 empty] | 保圧完了位置B |  |  | 7.63 |  |  | 0.6
[13 empty] | モード |  |  |  |  | モード5 |  |  | V-P切替 |  |  |  | 4th |  | 3rd |  | 2nd |  |  | 1st | [23 empty] | 充填ピークA |  |  | 131 |  |  | 6
|  |  | 4th |  |  |  | 3rd |  |  | 2nd |  |  |  | 1st |  |  |  |  | 位置 |  | 8.4 | [13 empty] | mm |  |  |  |  | 戻 | [7 empty] | 初回 |  |  | 突出 |  |  |  |  | 充填ピークB |  |  | 134 |  |  | 6
| 時間 | [12 empty] | 1 |  |  | sec |  | 速度 |  | 100 | [13 empty] | mm/s |  |  | 位置 |  | 0 |  | mm |  |  |  | 位置 |  | 10 |  |  | 17 |  |  | mm |  | 計量時間A |  |  | 7 |  |  | 0.3
| 圧力 | [12 empty] | 50 |  |  | Mpa |  | 圧力 |  | 150 | [13 empty] | Mpa |  |  | 速度 |  | 80 |  | % |  |  |  | 速度 |  | 20 |  |  | 20 |  |  | % |  | 計量時間B |  |  | 0.11 |  |  | 0.3
| ｻｯｸﾊﾞｯｸ | [8 empty] | 2nd |  |  |  | 計量 |  |  |  | ＋ |  | ｻｯｸﾊﾞｯｸ | [17 empty] | 圧力 |  | 80 |  | % |  |  |  | 圧力 |  | 60 | [5 empty] | %
| 0 |  |  |  | mm |  |  |  | 位置 | 48 |  |  |  | 48 |  |  | mm |  |  | 5 |  |  |  | mm
| 25 |  |  |  | mm/s |  |  |  | 背圧 | 10 |  |  |  | 10 |  |  | Mpa |  |  | 25 |  |  |  | mm/s
[9 empty] | 回転 | 200 |  |  |  | 200 |  |  | rpm
ショットカウンター | [7 empty] | 5 |  | (20）個取 | [5 empty] | 充填時間 | [5 empty] | 0.52 |  |  | 0.46 |  | SEC |  |  | 包装機 | [10 empty] | 作成・改正理由
箱替カウンター | [15 empty] | 最小クッション | [5 empty] | 45.2 |  |  | 7.63 |  | mm |  |  | ヒーターﾀｲﾑ | [6 empty] | ｓ |  |  |  | ※新規立ち上げのため(2018.03.19)
SSD | [7 empty] | 有 |  | (20）個 | [5 empty] | 1ｻｲｸﾙﾀｲﾑ | [5 empty] | 13.2 |  |  |  |  | SEC |  |  | 再袋口開閉 | [6 empty] | 回
圧力センサー | [7 empty] | 無 |  | ( ）個 | [5 empty] | 袋サイズ | [5 empty] | 60μ×630×600 |  |  |  |  | mm |  |  | 再吸引 | [6 empty] | 回
乾燥機温度 | [13 empty] | ℃ | [15 empty] | 均一化上下 | [6 empty] | 回
温水器温度 | [13 empty] | ℃ |  | ホットチップコントローラー | [13 empty] | シュート上下 | [6 empty] | 回
水注入量（夏） | [15 empty] | マニホールド | [7 empty] | ホットスプール | [5 empty] | 材料比率設定値
(冬） | [15 empty] | 220 | [7 empty] | 220 | [5 empty] | Ａ材 |  |  |  |  | B材
カラーリング機 | [13 empty] | ％ |  | ゲート1ヒーター | [7 empty] | ゲート2ヒーター | [5 empty] | 2 |  |  | sec |  | 6 |  | sec
設定値 | [15 empty] | 220 | [7 empty] | 220
基本捨て打ち数 | [7 empty] | 4 | [5 empty] | ショット

## 19.12.5
品番 | [25 empty] | 材料 | [22 empty] | 承認 | [8 empty] | 審査 |  |  | 起案
82711-12A60 | [25 empty] | AW184(白)
成形機 | [19 empty] | 作製・改定日 | [15 empty] | 金型Ｎｏ, | [8 empty] | メモリーＮｏ,
SE100- | [11 empty] | 2 | [7 empty] | 作成日 |  |  |  |  | 2018.03.19 | [10 empty] | Ｎｏ, |  |  | 2 | [5 empty] | Ｎｏ, |  |  |  | 7
[20 empty] | 改定日 |  |  |  |  | 2019.12.05
改定日
成形温度 | [22 empty] | 時間
| 15b |  |  | 15a |  |  |  | 4 |  |  | 3 |  |  |  | 2 |  |  | 1 | [6 empty] | 冷却 |  | 休止 | [10 empty] | 型開閉
| 220 |  |  | 220 |  |  |  | 220 |  |  | 220 |  |  |  | 210 |  |  | 180 | [6 empty] | 5 |  | 0
| 保圧A | [28 empty] | 充填A | [7 empty] | 型開 |  |  | 型開閉動作 |  |  |  |  | シャープ | [5 empty] | 型閉 |  |  |  |  | 段数切換 |  |  |  | 3 |  |  | 段
[18 empty] | フラッシュ | [9 empty] | 充填遅延 |  |  | 0 |  |  | sec | [6 empty] | 型開限 |  |  | 2nd |  |  | 1st | [7 empty] | 1st |  | 2nd |  |  | 型閉
|  | 速度 |  |  |  |  | 10 |  |  |  |  | mm/s | [5 empty] | 0.244 |  |  | sec | [6 empty] | 充填時間 |  |  | 2 |  |  | sec |  |  |  |  | 位置 |  | 330 |  |  | 300 |  |  | 60 |  |  | mm |  | 位置 |  |  | 330 |  | 100 |  |  | 1.57 |  |  | mm
[13 empty] | モード |  |  |  |  | モード5 |  |  | V-P切替 |  |  |  | 4th |  | 3rd |  | 2nd |  |  | 1st | [6 empty] | 速度 |  | 99 |  |  | 99 |  |  | 30 |  |  | % |  | 速度 |  |  | 85 |  | 90 |  |  | 60 |  |  | %
|  |  | 4th |  |  |  | 3rd |  |  | 2nd |  |  |  | 1st |  |  |  |  | 位置 |  | 9.3 | [13 empty] | mm
| 時間 | [12 empty] | 1 |  |  | sec |  | 速度 |  | 100 | [13 empty] | mm/s | [16 empty] | 低圧型閉
| 圧力 | [12 empty] | 60 |  |  | Mpa |  | 圧力 |  | 180 | [13 empty] | Mpa | [17 empty] | 位置 |  |  | 20 |  | mm
| ｻｯｸﾊﾞｯｸ | [8 empty] | 2nd |  |  |  | 計量 |  |  |  | ＋ |  | ｻｯｸﾊﾞｯｸ | [32 empty] | 圧力 |  |  | 15 |  | %
| 0 |  |  |  | mm |  |  |  | 位置 | 90 |  |  |  | 90 |  |  | mm |  |  | 5 |  |  |  | mm
| 25 |  |  |  | mm/s |  |  |  | 背圧 | 10 |  |  |  | 10 |  |  | Mpa |  |  | 25 |  |  |  | mm/s | [31 empty] | 工程パラメーター（固定）
[9 empty] | 回転 | 340 |  |  |  | 340 |  |  | rpm | [38 empty] | 項目 |  |  | 中心 |  |  | 幅±
[56 empty] | 充填時間A |  |  | 0.87 |  |  | 0.06
| 保圧B | [28 empty] | 充填B | [7 empty] | エジェクタ | [17 empty] | 充填時間B
[18 empty] | フラッシュ | [9 empty] | 充填遅延 |  |  | 0 |  |  | sec |  |  |  | モード |  |  | 通常 | [14 empty] | 保圧完了位置A |  |  | 6.6 |  |  | 0.6
| 速度 |  |  |  |  | 10 |  |  |  |  | mm/s | [6 empty] | 0.244 |  |  | sec | [6 empty] | 充填時間 |  |  | 2 |  |  | sec |  |  |  | 突出回数 |  |  | 1 |  | cnt | [12 empty] | 保圧完了位置B
[13 empty] | モード |  |  |  |  | モード5 |  |  | V-P切替 |  |  |  | 4th |  | 3rd |  | 2nd |  |  | 1st | [23 empty] | 充填ピークA |  |  | 141 |  |  | 6
|  |  | 4th |  |  |  | 3rd |  |  | 2nd |  |  |  | 1st |  |  |  |  | 位置 |  | 42 | [13 empty] | mm |  |  |  |  | 戻 | [7 empty] | 初回 |  |  | 突出 |  |  |  |  | 充填ピークB
| 時間 | [12 empty] | 0 |  |  | sec |  | 速度 |  | 0 | [13 empty] | mm/s |  |  | 位置 |  | 0 |  | mm |  |  |  | 位置 |  | 10 |  |  | 17 |  |  | mm |  | 計量時間A |  |  | 7.4 |  |  | 0.3
| 圧力 | [12 empty] | 0 |  |  | Mpa |  | 圧力 |  | 0 | [13 empty] | Mpa |  |  | 速度 |  | 80 |  | % |  |  |  | 速度 |  | 30 |  |  | 30 |  |  | % |  | 計量時間B
| ｻｯｸﾊﾞｯｸ | [8 empty] | 2nd |  |  |  | 計量 |  |  |  | ＋ |  | ｻｯｸﾊﾞｯｸ | [17 empty] | 圧力 |  | 80 |  | % |  |  |  | 圧力 |  | 60 | [5 empty] | %
| 0 |  |  |  | mm |  |  |  | 位置 |  |  |  |  | 0 |  |  | mm |  |  | 5 |  |  |  | mm
| 25 |  |  |  | mm/s |  |  |  | 背圧 | 10 |  |  |  | 10 |  |  | Mpa |  |  | 25 |  |  |  | mm/s
[9 empty] | 回転 | 280 |  |  |  | 280 |  |  | rpm
ショットカウンター | [7 empty] | 5 |  | (20）個取 | [5 empty] | 充填時間 | [5 empty] | 0.87 |  |  |  |  | SEC |  |  | 包装機 | [10 empty] | 作成・改正理由
箱替カウンター | [15 empty] | 最小クッション | [5 empty] | 6.6 |  |  |  |  | mm |  |  | ヒーターﾀｲﾑ | [6 empty] | ｓ |  |  |  | ※新規立ち上げのため(2018.03.19) ※同時射出へ変更の為（2019.12.05）
SSD | [7 empty] | 有 |  | (20）個 | [5 empty] | 1ｻｲｸﾙﾀｲﾑ | [5 empty] | 11.1 |  |  |  |  | SEC |  |  | 再袋口開閉 | [6 empty] | 回
圧力センサー | [7 empty] | 無 |  | ( ）個 | [5 empty] | 袋サイズ | [5 empty] | 60μ×630×600 |  |  |  |  | mm |  |  | 再吸引 | [6 empty] | 回
乾燥機温度 | [13 empty] | ℃ | [15 empty] | 均一化上下 | [6 empty] | 回
温水器温度 | [13 empty] | ℃ |  | ホットチップコントローラー | [13 empty] | シュート上下 | [6 empty] | 回
水注入量（夏） | [15 empty] | マニホールド | [7 empty] | ホットスプール | [5 empty] | 材料比率設定値
(冬） | [15 empty] | 220 | [7 empty] | 220 | [5 empty] | Ａ材 |  |  |  |  | B材
カラーリング機 | [13 empty] | ％ |  | ゲート1ヒーター | [7 empty] | ゲート2ヒーター | [5 empty] | 2 |  |  | sec |  | 6 |  | sec
設定値 | [15 empty] | 220 | [7 empty] | 220
基本捨て打ち数 | [7 empty] | 4 | [5 empty] | ショット

## 20.02.18
品番 | [25 empty] | 材料 | [22 empty] | 承認 | [9 empty] | 審査 |  |  | 起案
82711-12A60 | [25 empty] | AW184(白)
成形機 | [19 empty] | 作製・改定日 | [15 empty] | 金型Ｎｏ, | [8 empty] | メモリーＮｏ, | [11 empty] | 取出機メモリ-ＮＯ，
SE100- | [11 empty] | 2 | [7 empty] | 作成日 |  |  |  |  | 2018.03.19 | [10 empty] | Ｎｏ, |  |  | 2 | [5 empty] | Ｎｏ, |  |  |  | 5 | [7 empty] | Ｎｏ, |  |  | 2
改定日
改定日
成形温度 | [22 empty] | 時間
| 15b |  |  | 15a |  |  |  | 4 |  |  | 3 |  |  |  | 2 |  |  | 1 | [6 empty] | 冷却 |  | 休止 | [10 empty] | 型開閉
| 220 |  |  | 220 |  |  |  | 220 |  |  | 220 |  |  |  | 210 |  |  | 180 | [6 empty] | 5 |  | 0
| 保圧A | [28 empty] | 充填A | [7 empty] | 型開 |  |  | 型開閉動作 |  |  |  |  | シャープ | [6 empty] | 型閉 |  |  |  |  | 段数切換 |  |  |  | 3 |  |  | 段
[18 empty] | フラッシュ | [9 empty] | 充填遅延 |  |  | 0 |  |  | sec | [6 empty] | 型開限 |  |  | 2nd |  |  | 1st | [8 empty] | 1st |  | 2nd |  |  | 型閉
|  | 速度 |  |  |  |  | 10 |  |  |  |  | mm/s | [5 empty] | 0.244 |  |  | sec | [6 empty] | 充填時間 |  |  | 2 |  |  | sec |  |  |  |  | 位置 |  | 330 |  |  | 300 |  |  | 10 |  |  | mm |  |  | 位置 |  |  | 330 |  | 100 |  |  | 1.57 |  |  | mm
[13 empty] | モード |  |  |  |  | モード5 |  |  | V-P切替 |  |  |  | 4th |  | 3rd |  | 2nd |  |  | 1st | [6 empty] | 速度 |  | 99 |  |  | 99 |  |  | 60 |  |  | % |  |  | 速度 |  |  | 60 |  | 60 |  |  | 40 |  |  | %
|  |  | 4th |  |  |  | 3rd |  |  | 2nd |  |  |  | 1st |  |  |  |  | 位置 |  | 44.1 | [13 empty] | mm
| 時間 | [12 empty] | 1 |  |  | sec |  | 速度 |  | 100 | [13 empty] | mm/s | [17 empty] | 低圧型閉
| 圧力 | [12 empty] | 50 |  |  | Mpa |  | 圧力 |  | 150 | [13 empty] | Mpa | [18 empty] | 位置 |  |  | 20 |  | mm
| ｻｯｸﾊﾞｯｸ | [8 empty] | 2nd |  |  |  | 計量 |  |  |  | ＋ |  | ｻｯｸﾊﾞｯｸ | [33 empty] | 圧力 |  |  | 15 |  | %
| 0 |  |  |  | mm |  |  |  | 位置 | 90 |  |  |  | 90 |  |  | mm |  |  | 5 |  |  |  | mm
| 25 |  |  |  | mm/s |  |  |  | 背圧 | 10 |  |  |  | 10 |  |  | Mpa |  |  | 25 |  |  |  | mm/s
[9 empty] | 回転 | 330 |  |  |  | 330 |  |  | rpm
| 保圧B | [28 empty] | 充填B | [7 empty] | エジェクタ
[18 empty] | フラッシュ | [9 empty] | 充填遅延 |  |  | 0 |  |  | sec |  |  |  | モード |  |  | 通常 | [15 empty] | 工程パラメーター（固定）
| 速度 |  |  |  |  | 10 |  |  |  |  | mm/s | [6 empty] | 0.244 |  |  | sec | [6 empty] | 充填時間 |  |  | 2 |  |  | sec |  |  |  | 突出回数 |  |  | 1 |  | cnt |  |  |  |  | 初回 |  |  | 突出 | [5 empty] | 項目 |  |  | 中心 |  |  | 幅±
[13 empty] | モード |  |  |  |  | モード5 |  |  | V-P切替 |  |  |  | 4th |  | 3rd |  | 2nd |  |  | 1st | [13 empty] | 位置 |  | 10 |  |  | 17 |  |  |  | mm |  | 充填時間A |  |  | 0.52 |  |  | 0.02
|  |  | 4th |  |  |  | 3rd |  |  | 2nd |  |  |  | 1st |  |  |  |  | 位置 |  | 8.4 | [13 empty] | mm |  |  |  |  | 戻 | [5 empty] | 速度 |  | 20 |  |  | 20 |  |  |  | % |  | 充填時間B |  |  | 0.46 |  |  | 0.02
| 時間 | [12 empty] | 1 |  |  | sec |  | 速度 |  | 100 | [13 empty] | mm/s |  |  | 位置 |  | 戻 |  | mm |  |  |  | 圧力 |  | 60 | [6 empty] | % |  | 保圧完了位置A |  |  | 45.2 |  |  | 0.6
| 圧力 | [12 empty] | 50 |  |  | Mpa |  | 圧力 |  | 150 | [13 empty] | Mpa |  |  | 速度 |  | 0 |  | % | [14 empty] | 保圧完了位置B |  |  | 7.63 |  |  | 0.8
| ｻｯｸﾊﾞｯｸ | [8 empty] | 2nd |  |  |  | 計量 |  |  |  | ＋ |  | ｻｯｸﾊﾞｯｸ | [17 empty] | 圧力 |  | 80 |  | % |  | 摺動入れ子センサー | [5 empty] | 使用 | [6 empty] | 充填ピークA |  |  | 131 |  |  | 6
| 0 |  |  |  | mm |  |  |  | 位置 | 48 |  |  |  | 48 |  |  | mm |  |  | 5 |  |  |  | mm | [15 empty] | 80 |  |  |  | ﾀｲﾏｰ設定 | [5 empty] | T1 |  |  | 4 |  |  |  | 充填ピークB |  |  | 134 |  |  | 6
| 25 |  |  |  | mm/s |  |  |  | 背圧 | 10 |  |  |  | 10 |  |  | Mpa |  |  | 25 |  |  |  | mm/s | [32 empty] | 計量時間A |  |  | 7.3 |  |  | 0.5
[9 empty] | 回転 | 200 |  |  |  | 200 |  |  | rpm | [39 empty] | 計量時間B |  |  | 0.11 |  |  | 0.3
ショットカウンター | [7 empty] | 5 |  | (20）個取 | [5 empty] | 工程パラメーター | [13 empty] | 型温監視幅 | [21 empty] | 作成・改正理由
箱替カウンター | [7 empty] | 30 | [7 empty] | 充填時間 | [5 empty] | 0.52 |  |  | 0.46 |  | SEC |  |  | 可動 |  |  |  |  | 固定 | [16 empty] | ※新規立ち上げのため(2018.03.19)
SSD | [7 empty] | 有 |  | (20）個 | [5 empty] | 最小クッション | [5 empty] | 45.2 |  |  | 7.63 |  | mm |  |  | 18～32 |  |  |  |  | 18～30
圧力センサー | [7 empty] | 無 |  | ( ）個 | [5 empty] | 1ｻｲｸﾙﾀｲﾑ | [5 empty] | 13.2 |  |  |  |  | SEC
乾燥機温度 | [13 empty] | ℃ |  | 袋サイズ | [5 empty] | 60μ×630×600 |  |  |  |  | mm
温水器温度 | [13 empty] | ℃ |  | ホットチップコントローラー
水注入量（夏） | [15 empty] | マニホールド | [7 empty] | ホットスプール | [5 empty] | 材料比率設定値
(冬） | [15 empty] | 220 | [7 empty] | 220 | [5 empty] | Ａ材 |  |  |  |  | B材
カラーリング機 | [13 empty] | ％ |  | ゲート1ヒーター | [7 empty] | ゲート2ヒーター | [5 empty] | 2 |  |  | sec |  | 6 |  | sec
設定値 | [15 empty] | 220 | [7 empty] | 220
基本捨て打ち数 | [7 empty] | 4 | [5 empty] | ショット

## 20.03.05
品番 | [25 empty] | 材料 | [22 empty] | 承認 | [9 empty] | 審査 |  |  | 起案
82711-12A60 | [25 empty] | AW184(白)
成形機 | [19 empty] | 作製・改定日 | [15 empty] | 金型Ｎｏ, | [8 empty] | メモリーＮｏ, | [11 empty] | 取出機メモリ-ＮＯ，
SE100- | [11 empty] | 2 | [7 empty] | 作成日 |  |  |  |  | 2018.03.19 | [10 empty] | Ｎｏ, |  |  | 2 | [5 empty] | Ｎｏ, |  |  |  | 7 | [7 empty] | Ｎｏ, |  |  | 2
[20 empty] | 改定日 |  |  |  |  | 2019.12.05
改定日
成形温度 | [22 empty] | 時間
| 15b |  |  | 15a |  |  |  | 4 |  |  | 3 |  |  |  | 2 |  |  | 1 | [6 empty] | 冷却 |  | 休止 | [10 empty] | 型開閉
| 220 |  |  | 220 |  |  |  | 220 |  |  | 220 |  |  |  | 210 |  |  | 180 | [6 empty] | 5 |  | 0
| 保圧A | [28 empty] | 充填A | [7 empty] | 型開 |  |  | 型開閉動作 |  |  |  |  | シャープ | [6 empty] | 型閉 |  |  |  |  | 段数切換 |  |  |  | 3 |  |  | 段
[18 empty] | フラッシュ | [9 empty] | 充填遅延 |  |  | 0 |  |  | sec | [6 empty] | 型開限 |  |  | 2nd |  |  | 1st | [8 empty] | 1st |  | 2nd |  |  | 型閉
|  | 速度 |  |  |  |  | 10 |  |  |  |  | mm/s | [5 empty] | 0.244 |  |  | sec | [6 empty] | 充填時間 |  |  | 2 |  |  | sec |  |  |  |  | 位置 |  | 330 |  |  | 300 |  |  | 60 |  |  | mm |  |  | 位置 |  |  | 330 |  | 100 |  |  | 1.57 |  |  | mm
[13 empty] | モード |  |  |  |  | モード5 |  |  | V-P切替 |  |  |  | 4th |  | 3rd |  | 2nd |  |  | 1st | [6 empty] | 速度 |  | 99 |  |  | 99 |  |  | 30 |  |  | % |  |  | 速度 |  |  | 90 |  | 90 |  |  | 60 |  |  | %
|  |  | 4th |  |  |  | 3rd |  |  | 2nd |  |  |  | 1st |  |  |  |  | 位置 |  | 9.1 | [13 empty] | mm
| 時間 | [12 empty] | 1 |  |  | sec |  | 速度 |  | 100 | [13 empty] | mm/s | [17 empty] | 低圧型閉
| 圧力 | [12 empty] | 60 |  |  | Mpa |  | 圧力 |  | 180 | [13 empty] | Mpa | [18 empty] | 位置 |  |  | 20 |  | mm
| ｻｯｸﾊﾞｯｸ | [8 empty] | 2nd |  |  |  | 計量 |  |  |  | ＋ |  | ｻｯｸﾊﾞｯｸ | [33 empty] | 圧力 |  |  | 15 |  | %
| 0 |  |  |  | mm |  |  |  | 位置 | 90 |  |  |  | 90 |  |  | mm |  |  | 5 |  |  |  | mm
| 25 |  |  |  | mm/s |  |  |  | 背圧 | 10 |  |  |  | 10 |  |  | Mpa |  |  | 25 |  |  |  | mm/s
[9 empty] | 回転 | 340 |  |  |  | 340 |  |  | rpm
| 保圧B | [28 empty] | 充填B | [7 empty] | エジェクタ
[18 empty] | フラッシュ | [9 empty] | 充填遅延 |  |  | 0 |  |  | sec |  |  |  | モード |  |  | 通常 | [15 empty] | 工程パラメーター（固定）
| 速度 |  |  |  |  | 10 |  |  |  |  | mm/s | [6 empty] | 0.244 |  |  | sec | [6 empty] | 充填時間 |  |  | 2 |  |  | sec |  |  |  | 突出回数 |  |  | 1 |  | cnt |  |  |  |  | 初回 |  |  | 突出 | [5 empty] | 項目 |  |  | 中心 |  |  | 幅±
[13 empty] | モード |  |  |  |  | モード5 |  |  | V-P切替 |  |  |  | 4th |  | 3rd |  | 2nd |  |  | 1st | [13 empty] | 位置 |  | 10 |  |  | 17 |  |  |  | mm |  | 充填時間A |  |  | 0.87 |  |  | 0.02
|  |  | 4th |  |  |  | 3rd |  |  | 2nd |  |  |  | 1st |  |  |  |  | 位置 |  | 42 | [13 empty] | mm |  |  |  |  | 戻 | [5 empty] | 速度 |  | 30 |  |  | 30 |  |  |  | % |  | 保圧完了位置A |  |  | 6.6 |  |  | 0.6
| 時間 | [12 empty] | 0 |  |  | sec |  | 速度 |  | 0 | [13 empty] | mm/s |  |  | 位置 |  | 戻 |  | mm |  |  |  | 圧力 |  | 60 | [6 empty] | % |  | 充填ピークA |  |  | 143 |  |  | 6
| 圧力 | [12 empty] | 0 |  |  | Mpa |  | 圧力 |  | 0 | [13 empty] | Mpa |  |  | 速度 |  | 0 |  | % | [14 empty] | 計量時間A |  |  | 7.4 |  |  | 0.5
| ｻｯｸﾊﾞｯｸ | [8 empty] | 2nd |  |  |  | 計量 |  |  |  | ＋ |  | ｻｯｸﾊﾞｯｸ | [17 empty] | 圧力 |  | 80 |  | % |  | 摺動入れ子センサー | [5 empty] | 使用
| 0 |  |  |  | mm |  |  |  | 位置 |  |  |  |  | 0 |  |  | mm |  |  | 5 |  |  |  | mm | [15 empty] | 80 |  |  |  | ﾀｲﾏｰ設定 | [5 empty] | T1 |  |  | 4
| 25 |  |  |  | mm/s |  |  |  | 背圧 | 10 |  |  |  | 10 |  |  | Mpa |  |  | 25 |  |  |  | mm/s
[9 empty] | 回転 | 280 |  |  |  | 280 |  |  | rpm
ショットカウンター | [7 empty] | 5 |  | (20）個取 | [5 empty] | 工程パラメーター | [13 empty] | 型温監視幅 | [21 empty] | 作成・改正理由
箱替カウンター | [15 empty] | 充填時間 | [5 empty] | 0.87 |  |  |  |  | SEC |  |  | 可動 |  |  |  |  | 固定 | [16 empty] | ※新規立ち上げのため(2018.03.19)
SSD | [7 empty] | 有 |  | (20）個 | [5 empty] | 最小クッション | [5 empty] | 6.6 |  |  |  |  | mm |  |  | 18～32 |  |  |  |  | 18～30 | [16 empty] | ※同時射出へ変更の為（2019.12.05）
圧力センサー | [7 empty] | 無 |  | ( ）個 | [5 empty] | 1ｻｲｸﾙﾀｲﾑ | [5 empty] | 11.1 |  |  |  |  | SEC
乾燥機温度 | [13 empty] | ℃ |  | 袋サイズ | [5 empty] | 60μ×630×600 |  |  |  |  | mm
温水器温度 | [13 empty] | ℃ |  | ホットチップコントローラー
水注入量（夏） | [15 empty] | マニホールド | [7 empty] | ホットスプール | [5 empty] | 材料比率設定値
(冬） | [15 empty] | 220 | [7 empty] | 220 | [5 empty] | Ａ材 |  |  |  |  | B材
カラーリング機 | [13 empty] | ％ |  | ゲート1ヒーター | [7 empty] | ゲート2ヒーター | [5 empty] | 2 |  |  | sec |  | 6 |  | sec
設定値 | [15 empty] | 220 | [7 empty] | 220
基本捨て打ち数 | [7 empty] | 4 | [5 empty] | ショット

## 20.09.03
品番 | [25 empty] | 材料 | [22 empty] | 承認 | [9 empty] | 審査 |  |  | 起案
82711-12A60 | [25 empty] | AW184(白)
成形機 | [19 empty] | 作製・改定日 | [15 empty] | 金型Ｎｏ, | [8 empty] | メモリーＮｏ, | [11 empty] | 取出機メモリ-ＮＯ，
SE100- | [11 empty] | 2 | [7 empty] | 作成日 |  |  |  |  | 2020.09.03 | [10 empty] | Ｎｏ, |  |  | 6 | [5 empty] | Ｎｏ, |  |  |  | 9 | [7 empty] | Ｎｏ, |  |  | 3
改定日
改定日
成形温度 | [22 empty] | 時間
| 15b |  |  | 15a |  |  |  | 4 |  |  | 3 |  |  |  | 2 |  |  | 1 | [6 empty] | 冷却 |  | 休止 | [10 empty] | 型開閉
| 220 |  |  | 220 |  |  |  | 220 |  |  | 220 |  |  |  | 210 |  |  | 180 | [6 empty] | 5 |  | 0
| 保圧A | [28 empty] | 充填A | [7 empty] | 型開 |  |  | 型開閉動作 |  |  |  |  | シャープ | [6 empty] | 型閉 |  |  |  |  | 段数切換 |  |  |  | 3 |  |  | 段
[18 empty] | フラッシュ | [9 empty] | 充填遅延 |  |  | 0 |  |  | sec | [6 empty] | 型開限 |  |  | 2nd |  |  | 1st | [8 empty] | 1st |  | 2nd |  |  | 型閉
|  | 速度 |  |  |  |  | 10 |  |  |  |  | mm/s | [5 empty] | 0.244 |  |  | sec | [6 empty] | 充填時間 |  |  | 2 |  |  | sec |  |  |  |  | 位置 |  | 330 |  |  | 300 |  |  | 10 |  |  | mm |  |  | 位置 |  |  | 330 |  | 100 |  |  | 1.57 |  |  | mm
[13 empty] | モード |  |  |  |  | モード5 |  |  | V-P切替 |  |  |  | 4th |  | 3rd |  | 2nd |  |  | 1st | [6 empty] | 速度 |  | 99 |  |  | 99 |  |  | 70 |  |  | % |  |  | 速度 |  |  | 90 |  | 90 |  |  | 60 |  |  | %
|  |  | 4th |  |  |  | 3rd |  |  | 2nd |  |  |  | 1st |  |  |  |  | 位置 |  | 8.2 | [13 empty] | mm
| 時間 | [12 empty] | 1 |  |  | sec |  | 速度 |  | 100 | [13 empty] | mm/s | [17 empty] | 低圧型閉
| 圧力 | [12 empty] | 60 |  |  | Mpa |  | 圧力 |  | 170 | [13 empty] | Mpa | [18 empty] | 位置 |  |  | 20 |  | mm
| ｻｯｸﾊﾞｯｸ | [8 empty] | 2nd |  |  |  | 計量 |  |  |  | ＋ |  | ｻｯｸﾊﾞｯｸ | [33 empty] | 圧力 |  |  | 15 |  | %
| 0 |  |  |  | mm |  |  |  | 位置 | 90 |  |  |  | 90 |  |  | mm |  |  | 5 |  |  |  | mm
| 25 |  |  |  | mm/s |  |  |  | 背圧 | 10 |  |  |  | 10 |  |  | Mpa |  |  | 25 |  |  |  | mm/s
[9 empty] | 回転 | 340 |  |  |  | 340 |  |  | rpm
| 保圧B | [28 empty] | 充填B | [7 empty] | エジェクタ
[18 empty] | フラッシュ | [9 empty] | 充填遅延 |  |  | 0 |  |  | sec |  |  |  | モード |  |  | 通常 | [15 empty] | 工程パラメーター（固定）
| 速度 |  |  |  |  | 10 |  |  |  |  | mm/s | [6 empty] | 0.244 |  |  | sec | [6 empty] | 充填時間 |  |  | 2 |  |  | sec |  |  |  | 突出回数 |  |  | 1 |  | cnt |  |  |  |  | 初回 |  |  | 突出 | [5 empty] | 項目 |  |  | 中心 |  |  | 幅±
[13 empty] | モード |  |  |  |  | モード5 |  |  | V-P切替 |  |  |  | 4th |  | 3rd |  | 2nd |  |  | 1st | [13 empty] | 位置 |  | 10 |  |  | 17 |  |  |  | mm |  | 充填時間A |  |  | 0.88 |  |  | 0.02
|  |  | 4th |  |  |  | 3rd |  |  | 2nd |  |  |  | 1st |  |  |  |  | 位置 |  | 0 | [13 empty] | mm |  |  |  |  | 戻 | [5 empty] | 速度 |  | 30 |  |  | 30 |  |  |  | % |  | 充填ピークA |  |  | 148.8 |  |  | 0.6
| 時間 | [12 empty] | 0 |  |  | sec |  | 速度 |  | 0 | [13 empty] | mm/s |  |  | 位置 |  | 戻 |  | mm |  |  |  | 圧力 |  | 60 | [6 empty] | % |  | 保圧完了位置A |  |  | 5.9 |  |  | 6
| 圧力 | [12 empty] | 0 |  |  | Mpa |  | 圧力 |  | 0 | [13 empty] | Mpa |  |  | 速度 |  | 0 |  | % | [14 empty] | 計量時間A |  |  | 7.24 |  |  | 0.5
| ｻｯｸﾊﾞｯｸ | [8 empty] | 2nd |  |  |  | 計量 |  |  |  | ＋ |  | ｻｯｸﾊﾞｯｸ | [17 empty] | 圧力 |  | 80 |  | % |  | 摺動入れ子センサー | [5 empty] | 使用
| 0 |  |  |  | mm |  |  |  | 位置 |  |  |  |  | 0 |  |  | mm |  |  | 5 |  |  |  | mm | [15 empty] | 80 |  |  |  | ﾀｲﾏｰ設定 | [5 empty] | T1 |  |  | 4
| 25 |  |  |  | mm/s |  |  |  | 背圧 | 10 |  |  |  | 10 |  |  | Mpa |  |  | 25 |  |  |  | mm/s
[9 empty] | 回転 | 280 |  |  |  | 280 |  |  | rpm
ショットカウンター | [7 empty] | 5 |  | (20）個取 | [5 empty] | 工程パラメーター | [13 empty] | 型温監視幅 | [21 empty] | 作成・改正理由
箱替カウンター | [7 empty] | 30 | [7 empty] | 充填時間 | [5 empty] | 0.88 |  |  |  |  | SEC |  |  | 可動 |  |  |  |  | 固定 | [16 empty] | ※増型立ち上がりの為（2020.09.03）
SSD | [7 empty] | 有 |  | (20）個 | [5 empty] | 最小クッション | [5 empty] | 5.4 |  |  |  |  | mm |  |  | 18～32 |  |  |  |  | 18～30
圧力センサー | [7 empty] | 無 |  | ( ）個 | [5 empty] | 1ｻｲｸﾙﾀｲﾑ | [5 empty] | 11.1 |  |  |  |  | SEC |  |  | 材料比率設定値
乾燥機温度 | [13 empty] | ℃ |  | 袋サイズ | [5 empty] | 60μ×630×600 |  |  |  |  | mm |  |  | Ａ材 |  |  |  |  | B材
温水器温度 | [13 empty] | ℃ |  | ホットチップコントローラー | [13 empty] | 3 |  |  | sec |  | 4 |  | sec
水注入量（夏） | [15 empty] | マニホールド | [7 empty] | ホットスプール
(冬） | [15 empty] | 220 | [7 empty] | 220
カラーリング機 | [13 empty] | ％ |  | ゲート1ヒーター | [7 empty] | ゲート2ヒーター | [5 empty] | パージ条件
設定値 | [15 empty] | 220 | [7 empty] | 220 | [5 empty] | 計量値(mm) |  |  |  |  | パージ回数
基本捨て打ち数 | [7 empty] | 4 | [5 empty] | ショット | [15 empty] | 100 |  |  |  |  | 10

## 20.09.08
品番 | [25 empty] | 材料 | [22 empty] | 承認 | [9 empty] | 審査 |  |  | 起案
82711-12A60 | [25 empty] | AW184(白)
成形機 | [19 empty] | 作製・改定日 | [15 empty] | 金型Ｎｏ, | [8 empty] | メモリーＮｏ, | [11 empty] | 取出機メモリ-ＮＯ，
SE100- | [11 empty] | 2 | [7 empty] | 作成日 |  |  |  |  | 2020.09.03 | [10 empty] | Ｎｏ, |  |  | 6 | [5 empty] | Ｎｏ, |  |  |  | 9 | [7 empty] | Ｎｏ, |  |  | 3
[20 empty] | 改定日 |  |  |  |  | 2020.09.08
改定日
成形温度 | [22 empty] | 時間
| 15b |  |  | 15a |  |  |  | 4 |  |  | 3 |  |  |  | 2 |  |  | 1 | [6 empty] | 冷却 |  | 休止 | [10 empty] | 型開閉
| 220 |  |  | 220 |  |  |  | 220 |  |  | 220 |  |  |  | 210 |  |  | 180 | [6 empty] | 5 |  | 0
| 保圧A | [28 empty] | 充填A | [7 empty] | 型開 |  |  | 型開閉動作 |  |  |  |  | シャープ | [6 empty] | 型閉 |  |  |  |  | 段数切換 |  |  |  | 3 |  |  | 段
[18 empty] | フラッシュ | [9 empty] | 充填遅延 |  |  | 0 |  |  | sec | [6 empty] | 型開限 |  |  | 2nd |  |  | 1st | [8 empty] | 1st |  | 2nd |  |  | 型閉
|  | 速度 |  |  |  |  | 10 |  |  |  |  | mm/s | [5 empty] | 0.244 |  |  | sec | [6 empty] | 充填時間 |  |  | 2 |  |  | sec |  |  |  |  | 位置 |  | 330 |  |  | 300 |  |  | 10 |  |  | mm |  |  | 位置 |  |  | 330 |  | 100 |  |  | 1.57 |  |  | mm
[13 empty] | モード |  |  |  |  | モード5 |  |  | V-P切替 |  |  |  | 4th |  | 3rd |  | 2nd |  |  | 1st | [6 empty] | 速度 |  | 99 |  |  | 99 |  |  | 70 |  |  | % |  |  | 速度 |  |  | 90 |  | 90 |  |  | 60 |  |  | %
|  |  | 4th |  |  |  | 3rd |  |  | 2nd |  |  |  | 1st |  |  |  |  | 位置 |  | 8.2 | [13 empty] | mm
| 時間 | [12 empty] | 1 |  |  | sec |  | 速度 |  | 100 | [13 empty] | mm/s | [17 empty] | 低圧型閉
| 圧力 | [12 empty] | 60 |  |  | Mpa |  | 圧力 |  | 170 | [13 empty] | Mpa | [18 empty] | 位置 |  |  | 20 |  | mm
| ｻｯｸﾊﾞｯｸ | [8 empty] | 2nd |  |  |  | 計量 |  |  |  | ＋ |  | ｻｯｸﾊﾞｯｸ | [33 empty] | 圧力 |  |  | 15 |  | %
| 0 |  |  |  | mm |  |  |  | 位置 | 90 |  |  |  | 90 |  |  | mm |  |  | 5 |  |  |  | mm
| 25 |  |  |  | mm/s |  |  |  | 背圧 | 10 |  |  |  | 10 |  |  | Mpa |  |  | 25 |  |  |  | mm/s
[9 empty] | 回転 | 340 |  |  |  | 340 |  |  | rpm
| 保圧B | [28 empty] | 充填B | [7 empty] | エジェクタ
[18 empty] | フラッシュ | [9 empty] | 充填遅延 |  |  | 0 |  |  | sec |  |  |  | モード |  |  | 通常 | [15 empty] | 工程パラメーター（固定）
| 速度 |  |  |  |  | 10 |  |  |  |  | mm/s | [6 empty] | 0.244 |  |  | sec | [6 empty] | 充填時間 |  |  | 2 |  |  | sec |  |  |  | 突出回数 |  |  | 1 |  | cnt |  |  |  |  | 初回 |  |  | 突出 | [5 empty] | 項目 |  |  | 中心 |  |  | 幅±
[13 empty] | モード |  |  |  |  | モード5 |  |  | V-P切替 |  |  |  | 4th |  | 3rd |  | 2nd |  |  | 1st | [13 empty] | 位置 |  | 10 |  |  | 17 |  |  |  | mm |  | 充填時間A |  |  | 0.88 |  |  | 0.02
|  |  | 4th |  |  |  | 3rd |  |  | 2nd |  |  |  | 1st |  |  |  |  | 位置 |  | 0 | [13 empty] | mm |  |  |  |  | 戻 | [5 empty] | 速度 |  | 30 |  |  | 30 |  |  |  | % |  | 充填ピークA |  |  | 147.8 |  |  | 0.6
| 時間 | [12 empty] | 0 |  |  | sec |  | 速度 |  | 0 | [13 empty] | mm/s |  |  | 位置 |  | 戻 |  | mm |  |  |  | 圧力 |  | 60 | [6 empty] | % |  | 保圧完了位置A |  |  | 5.9 |  |  | 6
| 圧力 | [12 empty] | 0 |  |  | Mpa |  | 圧力 |  | 0 | [13 empty] | Mpa |  |  | 速度 |  | 0 |  | % | [14 empty] | 計量時間A |  |  | 7.09 |  |  | 0.5
| ｻｯｸﾊﾞｯｸ | [8 empty] | 2nd |  |  |  | 計量 |  |  |  | ＋ |  | ｻｯｸﾊﾞｯｸ | [17 empty] | 圧力 |  | 80 |  | % |  | 摺動入れ子センサー | [5 empty] | 使用
| 0 |  |  |  | mm |  |  |  | 位置 |  |  |  |  | 0 |  |  | mm |  |  | 5 |  |  |  | mm | [15 empty] | 80 |  |  |  | ﾀｲﾏｰ設定 | [5 empty] | T1 |  |  | 4
| 25 |  |  |  | mm/s |  |  |  | 背圧 | 10 |  |  |  | 10 |  |  | Mpa |  |  | 25 |  |  |  | mm/s
[9 empty] | 回転 | 280 |  |  |  | 280 |  |  | rpm
ショットカウンター | [7 empty] | 5 |  | (20）個取 | [5 empty] | 工程パラメーター | [13 empty] | 型温監視幅 | [21 empty] | 作成・改正理由
箱替カウンター | [7 empty] | 30 | [7 empty] | 充填時間 | [5 empty] | 0.88 |  |  |  |  | SEC |  |  | 可動 |  |  |  |  | 固定 | [16 empty] | ※増型立ち上がりの為（20.09.03）
SSD | [7 empty] | 有 |  | (20）個 | [5 empty] | 最小クッション | [5 empty] | 5.4 |  |  |  |  | mm | [24 empty] | ※パージ条件項目追加の為(20.09.08)
圧力センサー | [7 empty] | 無 |  | ( ）個 | [5 empty] | 1ｻｲｸﾙﾀｲﾑ | [5 empty] | 11.1 |  |  |  |  | SEC |  |  | 材料比率設定値
乾燥機温度 | [13 empty] | ℃ |  | 袋サイズ | [5 empty] | 60μ×630×600 |  |  |  |  | mm |  |  | Ａ材 |  |  |  |  | B材
温水器温度 | [13 empty] | ℃ |  | ホットチップコントローラー | [13 empty] | 3 |  |  | sec |  | 4 |  | sec
水注入量（夏） | [15 empty] | マニホールド | [7 empty] | ホットスプール
(冬） | [15 empty] | 220 | [7 empty] | 220
カラーリング機 | [13 empty] | ％ |  | ゲート1ヒーター | [7 empty] | ゲート2ヒーター | [5 empty] | パージ条件
設定値 | [15 empty] | 220 | [7 empty] | 220 | [5 empty] | 計量値(mm) |  |  |  |  | パージ回数
基本捨て打ち数 | [7 empty] | 4 | [5 empty] | ショット | [15 empty] | 100 |  |  |  |  | 10

## 21.07.08
| 品番 | [28 empty] | 材料 | [27 empty] | 承認 | [10 empty] | 審査 |  |  | 起案
| 82711-12A60 | [28 empty] | AW184(白)
| 成形機 | [20 empty] | 作製・改定日 | [16 empty] | 金型Ｎｏ, | [12 empty] | メモリーＮｏ, | [13 empty] | 取出機メモリ-ＮＯ，
| SE100- | [11 empty] | 2 | [8 empty] | 作成日 | [5 empty] | 2020.09.03 | [10 empty] | Ｎｏ, | [5 empty] | 6 | [6 empty] | Ｎｏ, | [5 empty] | 2-1 | [7 empty] | Ｎｏ, |  |  |  | 3
[22 empty] | 改定日 | [5 empty] | 2020.09.08
[22 empty] | 改定日 | [5 empty] | 2021.07.08
成形温度
|  | Ｚ15 |  |  | Z5 |  |  | Ｚ４ |  |  |  | Ｚ３ |  |  |  | Ｚ２ |  |  | Ｚ１ | [16 empty] | 充填A
主設定 |  | 220 |  |  | 220 |  |  | 220 |  |  |  | 220 |  |  |  | 210 |  |  | 180
| 保圧A |  |  | 保圧中速度 |  |  | 10 |  | mm/sec |  |  |  | Zero充填設定 |  |  |  |  | フローフロント |  |  |  |  | 充填時間 |  |  |  |  | ｓｅｃ |  | 段数 |  | 5速4圧 | [6 empty] | 型開 | [5 empty] | 型開限 |  | 4th |  |  | 3rd |  |  | 2nd |  |  | 1st | [6 empty] | 段数切換 |  |  |  |  | 型開閉動作 |  |  |  | スタンダード
|  |  |  | 後退速度 |  |  | 0 |  | mm/sec |  |  |  | 時間 |  |  |  |  | 切 |  |  | mm |  |  |  |  | v-p SW |  |  | 4st |  | 3st |  | 2st |  | 1st |  | mm | [5 empty] | 位置 |  | 330 |  | 300 | [8 empty] | 10 |  |  | mm |  |  |  | 3段
|  |  |  | 2nd |  | １ｓｔ | [16 empty] | 位置 |  |  | 8.5 | [10 empty] | mm/sec | [6 empty] | 速度 |  | 99 |  | 99 | [8 empty] | 70 |  |  | %
| 時間 |  |  | 1 |  | 0.25 |  | sec |  |  |  |  | フラッシュ | [10 empty] | 速度 |  |  | 100 | [10 empty] | map | [7 empty] | 1st |  | 2nd |  |  | 3rd |  |  | 4th |  |  | 型締 | [8 empty] | 低圧型締 | [6 empty] | 型閉
| 圧力 |  |  | 60 |  | 1 |  | Mpa |  |  |  |  | 0.246 |  |  | sec | [8 empty] | 圧力 |  |  | 170 | [15 empty] | 位置 |  | 330 |  | 100 | [8 empty] | 1.57 |  |  | mm |  |  |  | 位置 |  | 20 |  | ｍｍ
[43 empty] | 速度 |  | 90 |  | 90 | [8 empty] | 60 |  |  | % | [5 empty] | 圧力 |  | 15 |  | ％
[40 empty] | ﾓｰﾄﾞ |  | 突出回数 | [6 empty] | 戻 | [6 empty] | 初回 |  |  | 全自動 |  |  | 他
[40 empty] | 通常 |  | 1 |  |  | count |  |  | 0 |  |  |  | 位置 |  |  | 10 |  |  | 17 |  |  | 17 |  |  | ｍｍ
[39 empty] | 遅延時間 |  |  | 0 |  |  | sec |  |  | 80 |  |  |  | 速度 |  |  | 30 |  |  | 30 |  |  | ％ | [6 empty] | 休止時間
[48 empty] | 80 |  |  |  | 圧力 |  |  |  | 60 |  |  | ％ | [8 empty] | 0 |  |  | sec
|  |  | 計量遅延 | [6 empty] | サックバック | [9 empty] | 1ｓｔ |  |  | 2nd |  |  | 計量完 | [5 empty] | サックバック | [8 empty] | 突出開始 | [6 empty] | ｴｼﾞｪｸﾀ保持 |  |  |  | 入
|  |  | 0 |  |  | sec |  |  | 位置 |  | 0 |  |  | ｍｍ |  |  |  | 位置 | [7 empty] | 90 |  | mm |  |  |  | 5 |  | ｍｍ | [6 empty] | 型開限 | [6 empty] | 突出保持 |  |  |  | 0 |  |  | sec | [10 empty] | 工程パラメーター（固定）
|  |  | 冷却時間 | [5 empty] | 速度 |  | 25 |  |  | ｍｍ/ｓｅｃ |  |  |  | 背圧 | [7 empty] | 10 |  | Mpa |  |  |  | 25 |  | mm/sec | [8 empty] | 330 |  |  | ｍｍ |  | 戻保持 |  |  |  | 0 |  |  | sec | [10 empty] | 項目 |  |  |  | 中心 |  |  | 幅±
|  |  | 5 |  |  | sec | [7 empty] | 計量A |  |  |  | 回転 | [7 empty] | 340 |  | rpm |  |  | 遅延 | 0 | [15 empty] | 再突出保持 |  |  |  | 0 |  |  | sec | [10 empty] | 充填時間A |  |  |  | 0.88 |  |  | 0.02
[66 empty] | 保圧完了位置A |  |  |  | 6.9 |  |  | 0.6
[43 empty] | 摺動入れ子センサー | [6 empty] | 使用 | [15 empty] | 充填ピークA |  |  |  | 147 |  |  | 6
[43 empty] | ﾀｲﾏｰ設定 | [6 empty] | T1 |  |  | 4 | [12 empty] | 計量時間 |  |  |  | 6.4 |  |  | 0.5
| ショットカウンター | [6 empty] | 100 |  |  | ( 20 ）個取 | [5 empty] | 工程パラメーター(実測） | [16 empty] | 型温監視幅 | [10 empty] | 作成・改正理由
| 箱替カウンター | [6 empty] | 30 | [8 empty] | 充填時間 | [7 empty] | A | 0.88 | [6 empty] | sec | 可動 |  |  |  |  | 固定 | [5 empty] | ※増型立ち上がりの為（20.09.03）
| SSD | [6 empty] | 有 |  |  | ( 20）個 | [5 empty] | 保圧完了位置 | [7 empty] | A | 6.9 | [6 empty] | mm | [11 empty] | ※パージ条件項目追加の為(20.09.08)
| 圧力センサー | [6 empty] | 無 |  |  | ( 0 ）個 | [5 empty] | 1ｻｲｸﾙﾀｲﾑ | [7 empty] | 11.1 | [7 empty] | sec | パージ条件 | [10 empty] | ※保圧条件変更 1段→2段 (21.07.13)
| 乾燥機温度 | [13 empty] | ℃ |  | 袋サイズ | [7 empty] | 60μ×630×600 | [7 empty] | mm | 計量値(mm) |  |  |  |  | パージ回数
| 温水器温度 | [13 empty] | ℃ |  | ホットチップコントローラー | [16 empty] | 100 |  |  |  |  | 5
| 水注入量（夏） | [15 empty] | マニホールド | [9 empty] | ホットスプール | [6 empty] | 材料比率設定値
| (冬） | [15 empty] | 220 | [9 empty] | 220 | [6 empty] | Ａ材 |  |  |  |  | B材
| 混合器 | [13 empty] | ％ |  | ゲート1ヒーター | [9 empty] | ゲート2ヒーター | [6 empty] | 4 |  |  | sec |  | 6 |  |  | sec
| 設定値 | [15 empty] | 220 | [9 empty] | 220
| 基本捨て打ち数 | [6 empty] | 4 | [6 empty] | ショット
エジェクタ
ｴｼﾞｪｸﾀ詳細
生産
21/07/14
橋本